## HB-2
HB/2 |  | Valeur Poto(ohm) | 125 | 1562 | 3125 | 6250 | 12500 | 25000 | 37500 | 50000 | Grammage papier | épaisseur(m)
Flexion | [10 empty] | 160g/m² | 0.00019
rayon courbure(m) | Déformation | Mesures(ohm)
1 | 0 |  | signal saturé | 53300000 | 66700000 | signal trop faible | signal trop faible | signal trop faible | signal trop faible | signal trop faible
0.045 | 0.002111111 |  | signal saturé | 59100000 | 74900000 | signal trop faible | signal trop faible | signal trop faible | signal trop faible | signal trop faible
0.04 | 0.002375 |  | signal saturé | 61200000 | 76300000 | signal trop faible | signal trop faible | signal trop faible | signal trop faible | signal trop faible
0.035 | 0.002714286 |  | signal saturé | 61298000 | 78300000 | signal trop faible | signal trop faible | signal trop faible | signal trop faible | signal trop faible
0.03 | 0.003166667 |  | signal saturé | 63660000 | 82340000 | signal trop faible | signal trop faible | signal trop faible | signal trop faible | signal trop faible
0.025 | 0.0038 |  | signal saturé | 66200000 | 84040000 | signal trop faible | signal trop faible | signal trop faible | signal trop faible | signal trop faible
0.02 | 0.00475 |  | signal saturé | 71900000 | 88000000 | signal trop faible | signal trop faible | signal trop faible | signal trop faible | signal trop faible
deltaR/R0
|  |  | signal saturé | 0 | 0 | signal trop faible | signal trop faible | signal trop faible | signal trop faible | signal trop faible
|  |  | signal saturé | 0.108818 | 0.1229385 | signal trop faible | signal trop faible | signal trop faible | signal trop faible | signal trop faible
|  |  | signal saturé | 0.1482176 | 0.143928 | signal trop faible | signal trop faible | signal trop faible | signal trop faible | signal trop faible
|  |  | signal saturé | 0.1500563 | 0.173913 | signal trop faible | signal trop faible | signal trop faible | signal trop faible | signal trop faible
|  |  | signal saturé | 0.1943715 | 0.2344828 | signal trop faible | signal trop faible | signal trop faible | signal trop faible | signal trop faible
|  |  | signal saturé | 0.2420263 | 0.25997 | signal trop faible | signal trop faible | signal trop faible | signal trop faible | signal trop faible
|  |  | signal saturé | 0.3489681 | 0.3193403 | signal trop faible | signal trop faible | signal trop faible | signal trop faible | signal trop faible
Compression
rayon courbure(m) | Déformation | Mesures(ohm)
1 | 0 |  | signal saturé | 53300000 | 66700000 | signal trop faible | signal trop faible | signal trop faible | signal trop faible | signal trop faible
-0.045 | -0.002111111 |  | signal saturé | 51700000 | 64600000 | signal trop faible | signal trop faible | signal trop faible | signal trop faible | signal trop faible
-0.04 | -0.002375 |  | signal saturé | 51700000 | 59900000 | signal trop faible | signal trop faible | signal trop faible | signal trop faible | signal trop faible
-0.035 | -0.002714286 |  | signal saturé | 48600000 | 59170000 | signal trop faible | signal trop faible | signal trop faible | signal trop faible | signal trop faible
-0.03 | -0.003166667 |  | signal saturé | 47200000 | 57100000 | signal trop faible | signal trop faible | signal trop faible | signal trop faible | signal trop faible
-0.025 | -0.0038 |  | signal saturé | 45900000 | 55900000 | signal trop faible | signal trop faible | signal trop faible | signal trop faible | signal trop faible
-0.02 | -0.00475 |  | signal saturé | 44700000 | 52483000 | signal trop faible | signal trop faible | signal trop faible | signal trop faible | signal trop faible
deltaR/R0
|  |  | signal saturé | 0 | 0 | signal trop faible | signal trop faible | signal trop faible | signal trop faible | signal trop faible
|  |  | signal saturé | -0.03001876 | -0.03148426 | signal trop faible | signal trop faible | signal trop faible | signal trop faible | signal trop faible
|  |  | signal saturé | -0.03001876 | -0.101949 | signal trop faible | signal trop faible | signal trop faible | signal trop faible | signal trop faible
|  |  | signal saturé | -0.08818011 | -0.1128936 | signal trop faible | signal trop faible | signal trop faible | signal trop faible | signal trop faible
|  |  | signal saturé | -0.1144465 | -0.143928 | signal trop faible | signal trop faible | signal trop faible | signal trop faible | signal trop faible
|  |  | signal saturé | -0.1388368 | -0.161919 | signal trop faible | signal trop faible | signal trop faible | signal trop faible | signal trop faible
|  |  | signal saturé | -0.1613508 | -0.2131484 | signal trop faible | signal trop faible | signal trop faible | signal trop faible | signal trop faible

## HB
HB |  | Valeur Poto(ohm) | 125 | 1562 | 3125 | 6250 | 12500 | 25000 | 37500 | 50000 | Grammage papier | épaisseur(m)
[11 empty] | 160g/m² | 0.00019
rayon courbure(m) | Déformation | Mesures(ohm)
1 | 0 |  | signal saturé | signal saturé | 5530000 | 6990000 | 8390000 | 8990000 | 10670000 | 14900000
0.045 | 0.002111111 |  | signal saturé | signal saturé | 6360000 | 7770000 | 9070000 | 9690000 | 12000000 | 15500000
0.04 | 0.002375 |  | signal saturé | signal saturé | 6510000 | 8060000 | 9290000 | 10310000 | 12400000 | 16200000
0.035 | 0.002714286 |  | signal saturé | signal saturé | 6560000 | 8220000 | 9450000 | 10500000 | 12800000 | 16950000
0.03 | 0.003166667 |  | signal saturé | signal saturé | 6780000 | 8390000 | 9590000 | 10700000 | 13300000 | 17700000
0.025 | 0.0038 |  | signal saturé | signal saturé | 7080000 | 8560000 | 9860000 | 11400000 | 13800000 | 18660000
0.02 | 0.00475 |  | signal saturé | signal saturé | 7610000 | 8730000 | 10300000 | 12600000 | 14330000 | 19650000
deltaR/R0
|  |  | signal saturé | signal saturé | 0 | 0 | 0 | 0 | 0 | 0
|  |  | signal saturé | signal saturé | 0.1500904 | 0.111588 | 0.08104887 | 0.07786429 | 0.1246485 | 0.04026846
|  |  | signal saturé | signal saturé | 0.1772152 | 0.1530758 | 0.1072706 | 0.1468298 | 0.1621368 | 0.08724832
|  |  | signal saturé | signal saturé | 0.1862568 | 0.1759657 | 0.1263409 | 0.1679644 | 0.1996251 | 0.1375839
|  |  | signal saturé | signal saturé | 0.2260398 | 0.2002861 | 0.1430274 | 0.1902113 | 0.2464855 | 0.1879195
|  |  | signal saturé | signal saturé | 0.2802893 | 0.2246066 | 0.1752086 | 0.2680756 | 0.2933458 | 0.252349
|  |  | signal saturé | signal saturé | 0.3761302 | 0.248927 | 0.227652 | 0.4015573 | 0.3430178 | 0.3187919
Compression
rayon courbure(m) | Déformation | Mesures(ohm)
1 | 0 |  | signal saturé | signal saturé | 5530000 | 6990000 | 8390000 | 8990000 | 10670000 | 14900000
-0.045 | -0.002111111 |  | signal saturé | signal saturé | 5240000 | 6880000 | 7060000 | 7850000 | 9276000 | 12400000
-0.04 | -0.002375 |  | signal saturé | signal saturé | 5110000 | 6550000 | 6840000 | 7530000 | 8620000 | 12000000
-0.035 | -0.002714286 |  | signal saturé | signal saturé | 4920000 | 6080000 | 6640000 | 7390000 | 7878000 | 11260000
-0.03 | -0.003166667 |  | signal saturé | signal saturé | 4720000 | 5740000 | 6090000 | 6970000 | 7399000 | 10610000
-0.025 | -0.0038 |  | signal saturé | signal saturé | 4560000 | 5308700 | 5920000 | 6600000 | 6974200 | 9517000
-0.02 | -0.00475 |  | signal saturé | signal saturé | 4530000 | 5110000 | 5480000 | 6265000 | 6253800 | 8829000
deltaR/R0
|  |  | signal saturé | signal saturé | 0 | 0 | 0 | 0 | 0 | 0
|  |  | signal saturé | signal saturé | -0.05244123 | -0.01573677 | -0.1585221 | -0.1268076 | -0.1306467 | -0.1677852
|  |  | signal saturé | signal saturé | -0.07594937 | -0.06294707 | -0.1847437 | -0.1624027 | -0.1921275 | -0.1946309
|  |  | signal saturé | signal saturé | -0.1103074 | -0.130186 | -0.2085816 | -0.1779755 | -0.2616682 | -0.2442953
|  |  | signal saturé | signal saturé | -0.1464738 | -0.1788269 | -0.2741359 | -0.2246941 | -0.3065604 | -0.2879195
|  |  | signal saturé | signal saturé | -0.1754069 | -0.2405293 | -0.2943981 | -0.2658509 | -0.346373 | -0.3612752
|  |  | signal saturé | signal saturé | -0.1808318 | -0.2689557 | -0.3468415 | -0.3031146 | -0.4138894 | -0.4074497

## 2B
2B |  | Valeur Poto(ohm) | 125 | 1562 | 3125 | 6250 | 12500 | 25000 | 37500 | 50000 | Grammage papier | épaisseur(m)
[11 empty] | 160g/m² | 0.00019
rayon courbure(m) | Déformation | Mesures(ohm)
1 | 0 |  | signal saturé | 11200000 | 22600000 | 28700000 | 32800000 | 39270000 | Signal trop faible | Signal trop faible
0.045 | 0.002111111 |  | signal saturé | 13800000 | 25300000 | 30800000 | 35300000 | 42550000 | Signal trop faible | Signal trop faible
0.04 | 0.002375 |  | signal saturé | 14300000 | 26100000 | 33200000 | 38290000 | 46430000 | Signal trop faible | Signal trop faible
0.035 | 0.002714286 |  | signal saturé | 14600000 | 27000000 | 34500000 | 41780000 | 51090000 | Signal trop faible | Signal trop faible
0.03 | 0.003166667 |  | signal saturé | 15500000 | 27940000 | 34700000 | 43770000 | 56770000 | Signal trop faible | Signal trop faible
0.025 | 0.0038 |  | signal saturé | 16400000 | 29900000 | 36000000 | 45970000 | 63890000 | Signal trop faible | Signal trop faible
0.02 | 0.00475 |  | signal saturé | 18500000 | 31000000 | 39300000 | 51090000 | 73030000 | Signal trop faible | Signal trop faible
deltaR/R0
|  |  | signal saturé | 0 | 0 | 0 | 0 | 0 | Signal trop faible | Signal trop faible
|  |  | signal saturé | 0.2321429 | 0.119469 | 0.07317073 | 0.07621951 | 0.08352432 | Signal trop faible | Signal trop faible
|  |  | signal saturé | 0.2767857 | 0.1548673 | 0.1567944 | 0.167378 | 0.1823275 | Signal trop faible | Signal trop faible
|  |  | signal saturé | 0.3035714 | 0.1946903 | 0.2020906 | 0.2737805 | 0.3009931 | Signal trop faible | Signal trop faible
|  |  | signal saturé | 0.3839286 | 0.2362832 | 0.2090592 | 0.3344512 | 0.4456328 | Signal trop faible | Signal trop faible
|  |  | signal saturé | 0.4642857 | 0.3230088 | 0.2543554 | 0.4015244 | 0.6269417 | Signal trop faible | Signal trop faible
|  |  | signal saturé | 0.6517857 | 0.3716814 | 0.369338 | 0.557622 | 0.8596893 | Signal trop faible | Signal trop faible
Compression
rayon courbure(m) | Déformation | Mesures(ohm)
1 | 0 |  | signal saturé | 11200000 | 22600000 | 28700000 | 32800000 | 39270000 | Signal trop faible | Signal trop faible
-0.045 | -0.002111111 |  |  |  | 21400000 | 25300000 | 26990000 | 31890000 | signal trop faible | signal trop faible
-0.04 | -0.002375 |  |  |  | 20400000 | 23900000 | 25490000 | 28330000 | signal trop faible | signal trop faible
-0.035 | -0.002714286 |  |  |  | 19900000 | 22700000 | 24140000 | 26840000 | signal trop faible | signal trop faible
-0.03 | -0.003166667 |  |  |  | 19400000 | 20500000 | 23520000 | 25490000 | signal trop faible | signal trop faible
-0.025 | -0.0038 |  |  |  | 18100000 | 18700000 | 22930000 | 23160000 | signal trop faible | signal trop faible
-0.02 | -0.00475 |  |  | 10986000 | 16700000 | 17200000 | 20830000 | 21220000 | signal trop faible | signal trop faible
deltaR/R0
|  |  | signal saturé | 0 | 0 | 0 | 0 | 0 | Signal trop faible | Signal trop faible
|  |  | signal saturé | 0 | -0.05309735 | -0.1184669 | -0.1771341 | -0.1879297 | Signal trop faible | Signal trop faible
|  |  | signal saturé | 0 | -0.09734513 | -0.1672474 | -0.2228659 | -0.2785842 | Signal trop faible | Signal trop faible
|  |  | signal saturé | 0 | -0.119469 | -0.2090592 | -0.2640244 | -0.3165266 | Signal trop faible | Signal trop faible
|  |  | signal saturé | 0 | -0.1415929 | -0.2857143 | -0.2829268 | -0.350904 | Signal trop faible | Signal trop faible
|  |  | signal saturé | 0 | -0.199115 | -0.3484321 | -0.3009146 | -0.4102368 | Signal trop faible | Signal trop faible
|  |  | signal saturé | -0.01910714 | -0.2610619 | -0.4006969 | -0.364939 | -0.4596384 | Signal trop faible | Signal trop faible

## 3B
3B |  | Valeur Poto(ohm) | 125 | 1562 | 3125 | 6250 | 12500 | 25000 | 37500 | 50000 | Grammage papier | épaisseur(m)
[11 empty] | 160g/m² | 0.00019
rayon courbure(m) | Déformation | Mesures(ohm)
1 | 0 |  | signal saturé | signal saturé | 3440000 | 4870000 | 6090000 | 6970000 | 8820000 | 10130000
0.045 | 0.002111111 |  | signal saturé | signal saturé | 4390000 | 5910000 | 7290000 | 7390000 | 10000000 | 11700000
0.04 | 0.002375 |  | signal saturé | signal saturé | 4460000 | 6450000 | 7540000 | 7850000 | 10900000 | 13240000
0.035 | 0.002714286 |  | signal saturé | signal saturé | 4840000 | 6550000 | 7770000 | 8390000 | 11600000 | 14520000
0.03 | 0.003166667 |  | signal saturé | signal saturé | 4950000 | 6880000 | 7800000 | 8420000 | 12000000 | 15250000
0.025 | 0.0038 |  | signal saturé | signal saturé | 5020000 | 7360000 | 8080000 | 8990000 | 12400000 | 16050000
0.02 | 0.00475 |  | signal saturé | signal saturé | 5420000 | 7490000 | 8390000 | 10500000 | 12830000 | 16950000
deltaR/R0
|  |  | signal saturé | signal saturé | 0 | 0 | 0 | 0 | 0 | 0
|  |  | signal saturé | signal saturé | 0.2761628 | 0.2135524 | 0.1970443 | 0.06025825 | 0.1337868 | 0.1549852
|  |  | signal saturé | signal saturé | 0.2965116 | 0.3244353 | 0.2380952 | 0.1262554 | 0.2358277 | 0.3070089
|  |  | signal saturé | signal saturé | 0.4069767 | 0.3449692 | 0.2758621 | 0.2037303 | 0.3151927 | 0.4333662
|  |  | signal saturé | signal saturé | 0.4389535 | 0.412731 | 0.2807882 | 0.2080344 | 0.3605442 | 0.5054294
|  |  | signal saturé | signal saturé | 0.4593023 | 0.5112936 | 0.3267652 | 0.2898135 | 0.4058957 | 0.5844028
|  |  | signal saturé | signal saturé | 0.5755814 | 0.5379877 | 0.3776683 | 0.5064562 | 0.4546485 | 0.6732478
Compression
rayon courbure(m) | Déformation | Mesures(ohm)
1 | 0 |  | signal saturé | signal saturé | 3440000 | 4870000 | 6090000 | 6970000 | 8820000 | 10130000
-0.045 | -0.002111111 |  | signal saturé | signal saturé | 3280000 | 4140000 | 4870000 | 5680000 | 5579000 | 7204000
-0.04 | -0.002375 |  | signal saturé | signal saturé | 3210000 | 3940000 | 4570000 | 5200000 | 5411000 | 6568000
-0.035 | -0.002714286 |  | signal saturé | signal saturé | 3200000 | 3760000 | 4390000 | 4990000 | 5105000 | 6159000
-0.03 | -0.003166667 |  | signal saturé | signal saturé | 3190000 | 3590000 | 4140000 | 4610000 | 4703000 | 5686000
-0.025 | -0.0038 |  | signal saturé | signal saturé | 3190000 | 3330000 | 3840000 | 4280000 | 4583000 | 5096700
-0.02 | -0.00475 |  | signal saturé | signal saturé | 3180000 | 3170000 | 3530000 | 4000000 | 4359000 | 4926000
deltaR/R0
|  |  | signal saturé | signal saturé | 0 | 0 | 0 | 0 | 0 | 0
|  |  | signal saturé | signal saturé | -0.04651163 | -0.1498973 | -0.2003284 | -0.1850789 | -0.3674603 | -0.288845
|  |  | signal saturé | signal saturé | -0.06686047 | -0.1909651 | -0.2495895 | -0.2539455 | -0.3865079 | -0.3516288
|  |  | signal saturé | signal saturé | -0.06976744 | -0.2279261 | -0.2791461 | -0.2840746 | -0.4212018 | -0.3920039
|  |  | signal saturé | signal saturé | -0.07267442 | -0.2628337 | -0.320197 | -0.338594 | -0.46678 | -0.4386969
|  |  | signal saturé | signal saturé | -0.07267442 | -0.3162218 | -0.3694581 | -0.3859397 | -0.4803855 | -0.4968707
|  |  | signal saturé | signal saturé | -0.0755814 | -0.349076 | -0.4203612 | -0.4261119 | -0.5057823 | -0.5137216

## 6B
6B |  | Valeur Poto(ohm) | 125 | 1562 | 3125 | 6250 | 12500 | 25000 | 37500 | 50000 | Grammage papier | épaisseur(m)
[11 empty] | 160g/m² | 0.00019
rayon courbure(m) | Déformation | Mesures(ohm)
1 | 0 |  | signal saturé | signal saturé | signal saturé | signal saturé | signal saturé | 582500 | 638000 | 740000
0.045 | 0.002111111 |  | signal saturé | signal saturé | signal saturé | signal saturé | signal saturé | 590000 | 720000 | 790000
0.04 | 0.002375 |  | signal saturé | signal saturé | signal saturé | signal saturé | signal saturé | 594000 | 732000 | 811000
0.035 | 0.002714286 |  | signal saturé | signal saturé | signal saturé | signal saturé | signal saturé | 610000 | 740000 | 822000
0.03 | 0.003166667 |  | signal saturé | signal saturé | signal saturé | signal saturé | signal saturé | 635000 | 770000 | 834000
0.025 | 0.0038 |  | signal saturé | signal saturé | signal saturé | signal saturé | signal saturé | 653000 | 789000 | 883000
0.02 | 0.00475 |  | signal saturé | signal saturé | signal saturé | signal saturé | signal saturé | 691000 | 825000 | 910000
deltaR/R0
|  |  | signal saturé | signal saturé | signal saturé | signal saturé | signal saturé | 0 | 0 | 0
|  |  | signal saturé | signal saturé | signal saturé | signal saturé | signal saturé | 0.01287554 | 0.1285266 | 0.06756757
|  |  | signal saturé | signal saturé | signal saturé | signal saturé | signal saturé | 0.01974249 | 0.1473354 | 0.09594595
|  |  | signal saturé | signal saturé | signal saturé | signal saturé | signal saturé | 0.0472103 | 0.1598746 | 0.1108108
|  |  | signal saturé | signal saturé | signal saturé | signal saturé | signal saturé | 0.09012876 | 0.2068966 | 0.127027
|  |  | signal saturé | signal saturé | signal saturé | signal saturé | signal saturé | 0.12103 | 0.2366771 | 0.1932432
|  |  | signal saturé | signal saturé | signal saturé | signal saturé | signal saturé | 0.1862661 | 0.2931034 | 0.2297297
Compression
rayon courbure(m) | Déformation | Mesures(ohm)
1 | 0 |  | signal saturé | signal saturé | signal saturé | signal saturé | signal saturé | 582500 | 638000 | 740000
-0.045 | -0.002111111 |  | signal saturé | signal saturé | signal saturé | signal saturé | signal saturé | 508000 | 593000 | 655000
-0.04 | -0.002375 |  | signal saturé | signal saturé | signal saturé | signal saturé | signal saturé | 505000 | 575000 | 625000
-0.035 | -0.002714286 |  | signal saturé | signal saturé | signal saturé | signal saturé | signal saturé | 490000 | 562000 | 618000
-0.03 | -0.003166667 |  | signal saturé | signal saturé | signal saturé | signal saturé | signal saturé | 485000 | 553000 | 598000
-0.025 | -0.0038 |  | signal saturé | signal saturé | signal saturé | signal saturé | signal saturé | 477000 | 539000 | 579000
-0.02 | -0.00475 |  | signal saturé | signal saturé | signal saturé | signal saturé | signal saturé | 472000 | 534000 | 566000
deltaR/R0
|  |  | signal saturé | signal saturé | signal saturé | signal saturé | signal saturé | 0 | 0 | 0
|  |  | signal saturé | signal saturé | signal saturé | signal saturé | signal saturé | -0.127897 | -0.07053292 | -0.1148649
|  |  | signal saturé | signal saturé | signal saturé | signal saturé | signal saturé | -0.1330472 | -0.09874608 | -0.1554054
|  |  | signal saturé | signal saturé | signal saturé | signal saturé | signal saturé | -0.1587983 | -0.1191223 | -0.1648649
|  |  | signal saturé | signal saturé | signal saturé | signal saturé | signal saturé | -0.167382 | -0.1332288 | -0.1918919
|  |  | signal saturé | signal saturé | signal saturé | signal saturé | signal saturé | -0.1811159 | -0.1551724 | -0.2175676
|  |  | signal saturé | signal saturé | signal saturé | signal saturé | signal saturé | -0.1896996 | -0.1630094 | -0.2351351

## B
B |  | Valeur Poto(ohm) | 125 | 1562 | 3125 | 6250 | 12500 | 25000 | 37500 | 50000 | Grammage papier | épaisseur(m)
[11 empty] | 160g/m² | 0.00019
rayon courbure(m) | Déformation | Mesures(ohm)
1 | 0 |  | signal saturé | 45900000 | 86500000 | 91500000 | 102300000 | signal trop faible | signal trop faible | signal trop faible
0.045 | 0.002111111 |  | signal saturé | 50100000 | 93750000 | 102300000 | 131500000 | signal trop faible | signal trop faible | signal trop faible
0.04 | 0.002375 |  | signal saturé | 55000000 | 96400000 | 115900000 | 153500000 | signal trop faible | signal trop faible | signal trop faible
0.035 | 0.002714286 |  | signal saturé | 61200000 | 99270000 | 124200000 | 184200000 | signal trop faible | signal trop faible | signal trop faible
0.03 | 0.003166667 |  | signal saturé | 63600000 | 102300000 | 133800000 | 184200000 | signal trop faible | signal trop faible | signal trop faible
0.025 | 0.0038 |  | signal saturé | 66200000 | 112500000 | 144900000 | 230000000 | signal trop faible | signal trop faible | signal trop faible
0.02 | 0.00475 |  | signal saturé | 82700000 | 125000000 | 158000000 | 307000000 | signal trop faible | signal trop faible | signal trop faible
deltaR/R0
|  |  | signal saturé | 0 | 0 | 0 | 0 | signal trop faible | signal trop faible | signal trop faible
|  |  | signal saturé | 0.09150327 | 0.08381503 | 0.1180328 | 0.285435 | signal trop faible | signal trop faible | signal trop faible
|  |  | signal saturé | 0.1982571 | 0.1144509 | 0.2666667 | 0.5004888 | signal trop faible | signal trop faible | signal trop faible
|  |  | signal saturé | 0.3333333 | 0.1476301 | 0.357377 | 0.8005865 | signal trop faible | signal trop faible | signal trop faible
|  |  | signal saturé | 0.3856209 | 0.182659 | 0.4622951 | 0.8005865 | signal trop faible | signal trop faible | signal trop faible
|  |  | signal saturé | 0.4422658 | 0.300578 | 0.5836066 | 1.248289 | signal trop faible | signal trop faible | signal trop faible
|  |  | signal saturé | 0.8017429 | 0.4450867 | 0.726776 | 2.000978 | signal trop faible | signal trop faible | signal trop faible
Compression
rayon courbure(m) | Déformation | Mesures(ohm)
1 | 0 |  | signal saturé | 45900000 | 86500000 | 91500000 | 102300000 | signal trop faible | signal trop faible | signal trop faible
-0.045 | -0.002111111 |  | signal saturé | 0 | 84370000 | 82780000 | 92500000 | signal trop faible | signal trop faible | signal trop faible
-0.04 | -0.002375 |  | signal saturé | 0 | 73340000 | 75570000 | 92500000 | signal trop faible | signal trop faible | signal trop faible
-0.035 | -0.002714286 |  | signal saturé | 0 | 70290000 | 69520000 | 83670000 | signal trop faible | signal trop faible | signal trop faible
-0.03 | -0.003166667 |  | signal saturé | 0 | 64870000 | 64360000 | 83670000 | signal trop faible | signal trop faible | signal trop faible
-0.025 | -0.0038 |  | signal saturé | 0 | 62470000 | 62060000 | 76690000 | signal trop faible | signal trop faible | signal trop faible
-0.02 | -0.00475 |  | signal saturé | 0 | 59170000 | 56040000 | 65720000 | signal trop faible | signal trop faible | signal trop faible
deltaR/R0
|  |  | signal saturé | 0 | 0 | 0 | 0 | signal trop faible | signal trop faible | signal trop faible
|  |  | signal saturé | -1 | -0.02462428 | -0.09530055 | -0.09579668 | signal trop faible | signal trop faible | signal trop faible
|  |  | signal saturé | -1 | -0.1521387 | -0.1740984 | -0.09579668 | signal trop faible | signal trop faible | signal trop faible
|  |  | signal saturé | -1 | -0.1873988 | -0.2402186 | -0.1821114 | signal trop faible | signal trop faible | signal trop faible
|  |  | signal saturé | -1 | -0.2500578 | -0.296612 | -0.1821114 | signal trop faible | signal trop faible | signal trop faible
|  |  | signal saturé | -1 | -0.2778035 | -0.3217486 | -0.2503421 | signal trop faible | signal trop faible | signal trop faible
|  |  | signal saturé | -1 | -0.3159538 | -0.387541 | -0.3575758 | signal trop faible | signal trop faible | signal trop faible

## 2H
2H |  | Valeur Poto(ohm) | 125 | 1562 | 3125 | 6250 | 12500 | 25000 | 37500 | 50000 | Grammage papier | épaisseur(m)
[11 empty] | 160g/m² | 0.00019
rayon courbure(m) | Déformation | Mesures(ohm)
1 | 0 |  | 258000000 | signal trop faible | signal trop faible | signal trop faible | signal trop faible | signal trop faible | signal trop faible | signal trop faible
0.045 | 0.002111111 |  | 278900000 | signal trop faible | signal trop faible | signal trop faible | signal trop faible | signal trop faible | signal trop faible | signal trop faible
0.04 | 0.002375 |  | 296000000 | signal trop faible | signal trop faible | signal trop faible | signal trop faible | signal trop faible | signal trop faible | signal trop faible
0.035 | 0.002714286 |  | 304000000 | signal trop faible | signal trop faible | signal trop faible | signal trop faible | signal trop faible | signal trop faible | signal trop faible |  |  | flexion
0.03 | 0.003166667 |  | 309000000 | signal trop faible | signal trop faible | signal trop faible | signal trop faible | signal trop faible | signal trop faible | signal trop faible |  |  | a1 | a0
0.025 | 0.0038 |  | 316600000 | signal trop faible | signal trop faible | signal trop faible | signal trop faible | signal trop faible | signal trop faible | signal trop faible |  |  | 57.16499 | 0
0.02 | 0.00475 |  | 322800000 | signal trop faible | signal trop faible | signal trop faible | signal trop faible | signal trop faible | signal trop faible | signal trop faible |  |  | 2.799242 | #N/A
[13 empty] | 0.985817 | 0.02248038
[13 empty] | 417.0414 | 6
|  | deltaR/R0 | [10 empty] | 0.2107592 | 0.003032205
|  |  | 0 | signal trop faible | signal trop faible | signal trop faible | signal trop faible | signal trop faible | signal trop faible | signal trop faible
|  |  | 0.08100775 | signal trop faible | signal trop faible | signal trop faible | signal trop faible | signal trop faible | signal trop faible | signal trop faible
|  |  | 0.1472868 | signal trop faible | signal trop faible | signal trop faible | signal trop faible | signal trop faible | signal trop faible | signal trop faible
|  |  | 0.1782946 | signal trop faible | signal trop faible | signal trop faible | signal trop faible | signal trop faible | signal trop faible | signal trop faible
|  |  | 0.1976744 | signal trop faible | signal trop faible | signal trop faible | signal trop faible | signal trop faible | signal trop faible | signal trop faible
|  |  | 0.2271318 | signal trop faible | signal trop faible | signal trop faible | signal trop faible | signal trop faible | signal trop faible | signal trop faible
|  |  | 0.2511628 | signal trop faible | signal trop faible | signal trop faible | signal trop faible | signal trop faible | signal trop faible | signal trop faible
Compression
rayon courbure(m) | Déformation | Mesures(ohm)
1 | 0 |  | 258000000 | signal trop faible | signal trop faible | signal trop faible | signal trop faible | signal trop faible | signal trop faible | signal trop faible
-0.045 | -0.002111111 |  | 249200000 | signal trop faible | signal trop faible | signal trop faible | signal trop faible | signal trop faible | signal trop faible | signal trop faible |  |  | compression
-0.04 | -0.002375 |  | 239200000 | signal trop faible | signal trop faible | signal trop faible | signal trop faible | signal trop faible | signal trop faible | signal trop faible |  |  | a1 | a0
-0.035 | -0.002714286 |  | 229200000 | signal trop faible | signal trop faible | signal trop faible | signal trop faible | signal trop faible | signal trop faible | signal trop faible |  |  | 41.72732 | 0
-0.03 | -0.003166667 |  | 219200000 | signal trop faible | signal trop faible | signal trop faible | signal trop faible | signal trop faible | signal trop faible | signal trop faible |  |  | 3.549506 | #N/A
-0.025 | -0.0038 |  | 209200000 | signal trop faible | signal trop faible | signal trop faible | signal trop faible | signal trop faible | signal trop faible | signal trop faible |  |  | 0.9583909 | 0.02850566
-0.02 | -0.00475 |  | 206500000 | signal trop faible | signal trop faible | signal trop faible | signal trop faible | signal trop faible | signal trop faible | signal trop faible |  |  | 138.1991 | 6
[13 empty] | 0.1122968 | 0.004875435
deltaR/R0
|  |  | 0 | signal trop faible | signal trop faible | signal trop faible | signal trop faible | signal trop faible | signal trop faible | signal trop faible
|  |  | -0.03410853 | signal trop faible | signal trop faible | signal trop faible | signal trop faible | signal trop faible | signal trop faible | signal trop faible
|  |  | -0.07286822 | signal trop faible | signal trop faible | signal trop faible | signal trop faible | signal trop faible | signal trop faible | signal trop faible
|  |  | -0.1116279 | signal trop faible | signal trop faible | signal trop faible | signal trop faible | signal trop faible | signal trop faible | signal trop faible
|  |  | -0.1503876 | signal trop faible | signal trop faible | signal trop faible | signal trop faible | signal trop faible | signal trop faible | signal trop faible
|  |  | -0.1891473 | signal trop faible | signal trop faible | signal trop faible | signal trop faible | signal trop faible | signal trop faible | signal trop faible
|  |  | -0.1996124 | signal trop faible | signal trop faible | signal trop faible | signal trop faible | signal trop faible | signal trop faible | signal trop faible