## 2B-80gm²
2B |  | Valeur Poto(ohm) | 125 | 12500 | 25000 | 37500 | 50000 | Grammage papier | épaisseur(m) | R
[8 empty] | 80g/m² | 7e-05
rayon courbure(m) | Déformation | Mesures(ohm)
1 | 0 |  | 8000000 | 149375 | 155584 | 156964 | 160000
0.045 | 0.0007777778 |  | signal saturé | 156518 | 160000 | 161574 | 163863
0.04 | 0.000875 |  | signal saturé | 157500 | 161800 | 163248 | 165884
0.035 | 0.001 |  | signal saturé | 158750 | 162297 | 164831 | 167906
0.03 | 0.001166667 |  | signal saturé | 161268 | 164657 | 166415 | 170024
0.025 | 0.0014 |  | signal saturé | 162268 | 167083 | 168111 | 172142
0.02 | 0.00175 |  | signal saturé | 165190 | 167700 | 169807 | 174363
deltaR/R0
|  |  | signal saturé | 0 | 0 | 0 | 0
|  |  | signal saturé | 0.04781925 | 0.02838338 | 0.02936979 | 0.02414375
|  |  | signal saturé | 0.05439331 | 0.03995269 | 0.04003466 | 0.036775
|  |  | signal saturé | 0.06276151 | 0.04314711 | 0.05011977 | 0.0494125
|  |  | signal saturé | 0.07961841 | 0.05831577 | 0.06021126 | 0.06265
|  |  | signal saturé | 0.08631297 | 0.07390863 | 0.07101628 | 0.0758875
|  |  | signal saturé | 0.1058745 | 0.07787433 | 0.08182131 | 0.08976875

## HB-2-80gm²
HB/2 |  | Valeur Poto(ohm) | 125 | 12500 | 25000 | 37500 | 50000 |  | Grammage papier | épaisseur(m) | R
[9 empty] | 80g/m² | 7e-05
rayon courbure(m) | Déformation | Mesures(ohm)
1 | 0 |  | 8000000 | 1200000 | 1180000 | 1000000 | 1450000 | pas mesurés avec les même conditions donc j'ai mis valeur les plus probables
0.045 | 0.0007777778 |  | 8015750 | 1231450 | 1241250 | 1173950 | 1745428
0.04 | 0.000875 |  | 8047000 | 1302500 | 1305000 | 1265000 | 2028000
0.035 | 0.001 |  | 8047000 | 1340000 | 1300000 | 1402500 | 2447600
0.03 | 0.001166667 |  | 8067000 | 1382187 | 1340000 | 1595000 | 2720666
0.025 | 0.0014 |  | 8075000 | 1472187 | 1455983.33 | 1712324 | 3223684
0.02 | 0.00175 |  | 8079000 | 1570000 | 1495125 | 1935423 | 3604117
|  | deltaR/R0 | [5 empty] | Pour Val poto 37,5k et 50k, valeurs calculées à la main via la tension mesurée, mon calcul, et sur l'arduino, et sur Mit app inventor me donnait des valeurs complétement érronées.
|  |  | 0 | 0 | 0 | 0 | 0
|  |  | 0.00196875 | 0.02620833 | 0.05190678 | 0.17395 | 0.2037434
|  |  | 0.005875 | 0.08541667 | 0.1059322 | 0.265 | 0.3986207
|  |  | 0.005875 | 0.1166667 | 0.1016949 | 0.4025 | 0.688
|  |  | 0.008375 | 0.1518225 | 0.1355932 | 0.595 | 0.8763214
|  |  | 0.009375 | 0.2268225 | 0.2338842 | 0.712324 | 1.22323
|  |  | 0.009875 | 0.3083333 | 0.2670551 | 0.935423 | 1.485598

## HB-2
HB/2 |  | Valeur Poto(ohm) | 125 | 1562 | 3125 | 6250 | 12500 | 25000 | 37500 | 50000 | Grammage papier | épaisseur(m)
[11 empty] | 160g/m² | 0.00019
rayon courbure(m) | Déformation | Mesures(ohm)
1 | 0 |  | 18800000 | 35000000 | signal trop faible | signal trop faible | signal trop faible | signal trop faible | signal trop faible | signal trop faible
0.045 | 0.002111111 |  | 26500000 | 41500000 | signal trop faible | signal trop faible | signal trop faible | signal trop faible | signal trop faible | signal trop faible
0.04 | 0.002375 |  | 27900000 | 44300000 | signal trop faible | signal trop faible | signal trop faible | signal trop faible | signal trop faible | signal trop faible
0.035 | 0.002714286 |  | 31900000 | 47500000 | signal trop faible | signal trop faible | signal trop faible | signal trop faible | signal trop faible | signal trop faible
0.03 | 0.003166667 |  | 34000000 | 51100000 | signal trop faible | signal trop faible | signal trop faible | signal trop faible | signal trop faible | signal trop faible
0.025 | 0.0038 |  | 37100000 | 55400000 | signal trop faible | signal trop faible | signal trop faible | signal trop faible | signal trop faible | signal trop faible
0.02 | 0.00475 |  | 38500000 | 60450000 | signal trop faible | signal trop faible | signal trop faible | signal trop faible | signal trop faible | signal trop faible
deltaR/R0
|  |  | 0 | 0 | signal trop faible | signal trop faible | signal trop faible | signal trop faible | signal trop faible | signal trop faible
|  |  | 0.4095745 | 0.1857143 | signal trop faible | signal trop faible | signal trop faible | signal trop faible | signal trop faible | signal trop faible
|  |  | 0.4840426 | 0.2657143 | signal trop faible | signal trop faible | signal trop faible | signal trop faible | signal trop faible | signal trop faible
|  |  | 0.6968085 | 0.3571429 | signal trop faible | signal trop faible | signal trop faible | signal trop faible | signal trop faible | signal trop faible
|  |  | 0.8085106 | 0.46 | signal trop faible | signal trop faible | signal trop faible | signal trop faible | signal trop faible | signal trop faible
|  |  | 0.9734043 | 0.5828571 | signal trop faible | signal trop faible | signal trop faible | signal trop faible | signal trop faible | signal trop faible
|  |  | 1.047872 | 0.7271429 | signal trop faible | signal trop faible | signal trop faible | signal trop faible | signal trop faible | signal trop faible

## HB
HB |  | Valeur Poto(ohm) | 125 | 1562 | 3125 | 6250 | 12500 | 25000 | 37500 | 50000 | Grammage papier | épaisseur(m)
[11 empty] | 160g/m² | 0.00019
rayon courbure(m) | Déformation | Mesures(ohm)
1 | 0 |  | signal saturé | signal saturé | signal saturé | 251144 | 348593 | 415000 | 435238 | 468125
0.045 | 0.002111111 |  | signal saturé | signal saturé | signal saturé | 299642 | 392631 | 445357 | 482105 | 519655
0.04 | 0.002375 |  | signal saturé | signal saturé | signal saturé | 315939 | 399821 | 453500 | 495500 | 536428
0.035 | 0.002714286 |  | signal saturé | signal saturé | signal saturé | 328671 | 407272 | 462222 | 509444 | 548545
0.03 | 0.003166667 |  | signal saturé | signal saturé | signal saturé | 342439 | 415000 | 480284 | 509444 | 569622
0.025 | 0.0038 |  | signal saturé | signal saturé | signal saturé | 363706 | 423000 | 500000 | 540000 | 580769
0.02 | 0.00475 |  | signal saturé | signal saturé | signal saturé | 395140 | 449000 | 521250 | 574000 | 604400
deltaR/R0
|  |  | signal saturé | signal saturé | signal saturé | 0 | 0 | 0 | 0 | 0
|  |  | signal saturé | signal saturé | signal saturé | 0.1931083 | 0.1263307 | 0.0731494 | 0.1076813 | 0.1100774
|  |  | signal saturé | signal saturé | signal saturé | 0.2579994 | 0.1469565 | 0.09277108 | 0.1384576 | 0.1459076
|  |  | signal saturé | signal saturé | signal saturé | 0.3086954 | 0.168331 | 0.113788 | 0.1704952 | 0.1717917
|  |  | signal saturé | signal saturé | signal saturé | 0.3635165 | 0.1905001 | 0.1573108 | 0.1704952 | 0.216816
|  |  | signal saturé | signal saturé | signal saturé | 0.4481971 | 0.2134495 | 0.2048193 | 0.2407005 | 0.240628
|  |  | signal saturé | signal saturé | signal saturé | 0.5733603 | 0.288035 | 0.2560241 | 0.3188187 | 0.2911081

## 2B
2B |  | Valeur Poto(ohm) | 125 | 1562 | 3125 | 6250 | 12500 | 25000 | 37500 | 50000 | Grammage papier | épaisseur(m)
[11 empty] | 160g/m² | 0.00019
rayon courbure(m) | Déformation | Mesures(ohm)
1 | 0 |  | signal saturé | signal saturé | 493892 | 712500 | 908000 | 1149100 | Signal trop faible | Signal trop faible
0.045 | 0.002111111 |  | signal saturé | signal saturé | 586808 | 792777 | 1033200 | 1265000 | Signal trop faible | Signal trop faible
0.04 | 0.002375 |  | signal saturé | signal saturé | 613333 | 807924 | 1082900 | 1330000 | Signal trop faible | Signal trop faible
0.035 | 0.002714286 |  | signal saturé | signal saturé | 642325 | 823653 | 1137500 | Signal trop faible | Signal trop faible | Signal trop faible
0.03 | 0.003166667 |  | signal saturé | signal saturé | 691250 | 857000 | 1197900 | Signal trop faible | Signal trop faible | Signal trop faible
0.025 | 0.0038 |  | signal saturé | signal saturé | 734690 | 912340 | 1265000 | Signal trop faible | Signal trop faible | Signal trop faible
0.02 | 0.00475 |  | signal saturé | signal saturé | 815000 | 1022000 | 1380000 | Signal trop faible | Signal trop faible | Signal trop faible
deltaR/R0
|  |  | signal saturé | signal saturé | 0 | 0 | 0 | 0 | Signal trop faible | Signal trop faible
|  |  | signal saturé | signal saturé | 0.1881302 | 0.1126695 | 0.1378855 | 0.1008615 | Signal trop faible | Signal trop faible
|  |  | signal saturé | signal saturé | 0.2418363 | 0.1339284 | 0.1926211 | 0.1574276 | Signal trop faible | Signal trop faible
|  |  | signal saturé | signal saturé | 0.3005374 | 0.1560042 | 0.2527533 | Signal trop faible | Signal trop faible | Signal trop faible
|  |  | signal saturé | signal saturé | 0.3995975 | 0.202807 | 0.3192731 | Signal trop faible | Signal trop faible | Signal trop faible
|  |  | signal saturé | signal saturé | 0.4875519 | 0.2804772 | 0.3931718 | Signal trop faible | Signal trop faible | Signal trop faible
|  |  | signal saturé | signal saturé | 0.6501583 | 0.434386 | 0.5198238 | Signal trop faible | Signal trop faible | Signal trop faible

## 3B
3B |  | Valeur Poto(ohm) | 125 | 1562 | 3125 | 6250 | 12500 | 25000 | 37500 | 50000 | Grammage papier | épaisseur(m)
[11 empty] | 160g/m² | 0.00019
rayon courbure(m) | Déformation | Mesures(ohm)
1 | 0 |  | signal saturé | signal saturé | signal saturé | 181131 | 239456 | 293571 | 323928 | 354285
0.045 | 0.002111111 |  | signal saturé | signal saturé | signal saturé | 220585 | 276875 | 325526 | 364000 | 415000
0.04 | 0.002375 |  | signal saturé | signal saturé | signal saturé | 229502 | 284230 | 329500 | 371500 | 440000
0.035 | 0.002714286 |  | signal saturé | signal saturé | signal saturé | 237714 | 291973 | 334594 | 379583 | 440000
0.03 | 0.003166667 |  | signal saturé | signal saturé | signal saturé | 249580 | 296000 | 344160 | 396521 | 468125
0.025 | 0.0038 |  | signal saturé | signal saturé | signal saturé | 266114 | 308750 | 365000 | 415000 | 500000
0.02 | 0.00475 |  | signal saturé | signal saturé | signal saturé | 301870 | 332537 | 388437 | 435238 | 536420
deltaR/R0
|  |  | signal saturé | signal saturé | signal saturé | 0 | 0 | 0 | 0 | 0
|  |  | signal saturé | signal saturé | signal saturé | 0.2178203 | 0.1562667 | 0.1088493 | 0.1237065 | 0.1713733
|  |  | signal saturé | signal saturé | signal saturé | 0.2670498 | 0.1869822 | 0.1223861 | 0.1468598 | 0.241938
|  |  | signal saturé | signal saturé | signal saturé | 0.3123872 | 0.219318 | 0.1397379 | 0.1718129 | 0.241938
|  |  | signal saturé | signal saturé | signal saturé | 0.3778978 | 0.2361352 | 0.1723229 | 0.2241023 | 0.3213232
|  |  | signal saturé | signal saturé | signal saturé | 0.4691798 | 0.2893809 | 0.2433108 | 0.2811489 | 0.4112932
|  |  | signal saturé | signal saturé | signal saturé | 0.6665839 | 0.3887186 | 0.323145 | 0.3436257 | 0.5140918

## 6B
6B |  | Valeur Poto(ohm) | 125 | 1562 | 3125 | 6250 | 12500 | 25000 | 37500 | 50000 | Grammage papier | épaisseur(m)
[11 empty] | 160g/m² | 0.00019
rayon courbure(m) | Déformation | Mesures(ohm)
1 | 0 |  | signal saturé | signal saturé | signal saturé | signal saturé | signal saturé | 46167 | 55721 | 58918
0.045 | 0.002111111 |  | signal saturé | signal saturé | signal saturé | signal saturé | signal saturé | 51004 | 58248 | 63557
0.04 | 0.002375 |  | signal saturé | signal saturé | signal saturé | signal saturé | signal saturé | 51594 | 59259 | 64271
0.035 | 0.002714286 |  | signal saturé | signal saturé | signal saturé | signal saturé | signal saturé | 53188 | 59776 | 65000
0.03 | 0.003166667 |  | signal saturé | signal saturé | signal saturé | signal saturé | signal saturé | 55051 | 61374 | 65742
0.025 | 0.0038 |  | signal saturé | signal saturé | signal saturé | signal saturé | signal saturé | 57460 | 62480 | 66500
0.02 | 0.00475 |  | signal saturé | signal saturé | signal saturé | signal saturé | signal saturé | 61229 | 66639 | 69687
deltaR/R0
|  |  | signal saturé | signal saturé | signal saturé | signal saturé | signal saturé | 0 | 0 | 0
|  |  | signal saturé | signal saturé | signal saturé | signal saturé | signal saturé | 0.1047718 | 0.04535094 | 0.07873655
|  |  | signal saturé | signal saturé | signal saturé | signal saturé | signal saturé | 0.1175515 | 0.06349491 | 0.09085509
|  |  | signal saturé | signal saturé | signal saturé | signal saturé | signal saturé | 0.1520783 | 0.07277328 | 0.1032282
|  |  | signal saturé | signal saturé | signal saturé | signal saturé | signal saturé | 0.1924318 | 0.1014519 | 0.115822
|  |  | signal saturé | signal saturé | signal saturé | signal saturé | signal saturé | 0.244612 | 0.1213008 | 0.1286873
|  |  | signal saturé | signal saturé | signal saturé | signal saturé | signal saturé | 0.3262504 | 0.1959405 | 0.1827795

## B
B |  | Valeur Poto(ohm) | 125 | 1562 | 3125 | 6250 | 12500 | 25000 | 37500 | 50000 | Grammage papier | épaisseur(m)
[11 empty] | 160g/m² | 0.00019
rayon courbure(m) | Déformation | Mesures(ohm)
1 | 0 |  | signal saturé | 840267 | 1577700 | 2398300 | 3062000 | signal trop faible | signal trop faible | signal trop faible
0.045 | 0.002111111 |  | signal saturé | 1059700 | 1947000 | 3086400 | 3400000 | signal trop faible | signal trop faible | signal trop faible
0.04 | 0.002375 |  | signal saturé | 1095300 | 1993600 | 3326400 | 3530000 | signal trop faible | signal trop faible | signal trop faible
0.035 | 0.002714286 |  | signal saturé | 1182800 | 2042400 | 3480000 | 3830000 | signal trop faible | signal trop faible | signal trop faible
0.03 | 0.003166667 |  | signal saturé | 1246100 | 2093750 | 3602500 | 3990000 | signal trop faible | signal trop faible | signal trop faible
0.025 | 0.0038 |  | signal saturé | 1327100 | 2264300 | 3930000 | 4170000 | signal trop faible | signal trop faible | signal trop faible
0.02 | 0.00475 |  | signal saturé | 1717100 | 2704500 | 4320000 | 4590000 | signal trop faible | signal trop faible | signal trop faible
deltaR/R0
|  |  | signal saturé | 0 | 0 | 0 | 0 | signal trop faible | signal trop faible | signal trop faible
|  |  | signal saturé | 0.2611468 | 0.2340749 | 0.2869116 | 0.1103854 | signal trop faible | signal trop faible | signal trop faible
|  |  | signal saturé | 0.3035142 | 0.2636116 | 0.3869824 | 0.1528413 | signal trop faible | signal trop faible | signal trop faible
|  |  | signal saturé | 0.4076478 | 0.2945427 | 0.4510278 | 0.2508165 | signal trop faible | signal trop faible | signal trop faible
|  |  | signal saturé | 0.482981 | 0.3270901 | 0.5021057 | 0.3030699 | signal trop faible | signal trop faible | signal trop faible
|  |  | signal saturé | 0.5793789 | 0.4351905 | 0.6386607 | 0.361855 | signal trop faible | signal trop faible | signal trop faible
|  |  | signal saturé | 1.043517 | 0.7142042 | 0.8012759 | 0.4990202 | signal trop faible | signal trop faible | signal trop faible

## 2H
2H |  | Valeur Poto(ohm) | 125 | 1562 | 3125 | 6250 | 12500 | 25000 | 37500 | 50000 | Grammage papier | épaisseur(m)
[11 empty] | 160g/m² | 0.00019
rayon courbure(m) | Déformation | Mesures(ohm)
1 | 0 |  | 227000000 | signal trop faible | signal trop faible | signal trop faible | signal trop faible | signal trop faible | signal trop faible | signal trop faible
0.045 | 0.002111111 |  | 235000000 | signal trop faible | signal trop faible | signal trop faible | signal trop faible | signal trop faible | signal trop faible | signal trop faible
0.04 | 0.002375 |  | 241000000 | signal trop faible | signal trop faible | signal trop faible | signal trop faible | signal trop faible | signal trop faible | signal trop faible
0.035 | 0.002714286 |  | 248500000 | signal trop faible | signal trop faible | signal trop faible | signal trop faible | signal trop faible | signal trop faible | signal trop faible
0.03 | 0.003166667 |  | 264000000 | signal trop faible | signal trop faible | signal trop faible | signal trop faible | signal trop faible | signal trop faible | signal trop faible
0.025 | 0.0038 |  | 264570000 | signal trop faible | signal trop faible | signal trop faible | signal trop faible | signal trop faible | signal trop faible | signal trop faible
0.02 | 0.00475 |  | 273000000 | signal trop faible | signal trop faible | signal trop faible | signal trop faible | signal trop faible | signal trop faible | signal trop faible
deltaR/R0
|  |  | 0 | signal trop faible | signal trop faible | signal trop faible | signal trop faible | signal trop faible | signal trop faible | signal trop faible
|  |  | 0.03524229 | signal trop faible | signal trop faible | signal trop faible | signal trop faible | signal trop faible | signal trop faible | signal trop faible
|  |  | 0.06167401 | signal trop faible | signal trop faible | signal trop faible | signal trop faible | signal trop faible | signal trop faible | signal trop faible
|  |  | 0.09471366 | signal trop faible | signal trop faible | signal trop faible | signal trop faible | signal trop faible | signal trop faible | signal trop faible
|  |  | 0.1629956 | signal trop faible | signal trop faible | signal trop faible | signal trop faible | signal trop faible | signal trop faible | signal trop faible
|  |  | 0.1655066 | signal trop faible | signal trop faible | signal trop faible | signal trop faible | signal trop faible | signal trop faible | signal trop faible
|  |  | 0.2026432 | signal trop faible | signal trop faible | signal trop faible | signal trop faible | signal trop faible | signal trop faible | signal trop faible